## Hoja 1
NAL050 | m² |  | Aislamiento térmico de pisos flotantes, con poliestireno extruido.
Aislamiento térmico de pisos flotantes, formado por panel rígido de poliestireno extruido, de superficie lisa y mecanizado lateral recto, de 30 mm de espesor, resistencia a compresión >= 300 kPa, resistencia térmica 0,9 m²K/W, conductividad térmica 0,034 W/(mK), colocado a tope, simplemente apoyado, cubierto con film de polietileno de 0,2 mm de espesor y desolidarización perimetral realizada con el mismo material aislante, preparado para recibir un contrapiso de mortero u hormigón. Incluso cinta autoadhesiva para sellado de juntas.
Código |  | Unidad |  | Descripción | Cantidad | Precio unitario | Precio parcial
1 |  |  |  | Materiales
mt16pxa010fa |  | m² |  | Panel rígido de poliestireno extruido, de superficie lisa y mecanizado lateral recto, de 30 mm de espesor, resistencia a compresión >= 300 kPa, resistencia térmica 0,9 m²K/W, conductividad térmica 0,034 W/(mK), Euroclase E de reacción al fuego, con código de designación XPS-EN 13164-T1-CS(10/Y)300-DLT(2)5-DS(70,90)-WL(T)0,7-FTCI1. | 1.05 | 17596 | 18.476
mt16png010d |  | m² |  | Film de polietileno de 0,2 mm de espesor y 184 g/m² de masa superficial. | 1.05 | 3433 | 3.605
mt16aaa030 |  | m |  | Cinta autoadhesiva para sellado de juntas. | 0.4 | 2512 | 1.005
[5 empty] | Subtotal materiales: |  | 23.086
2 |  |  |  | Mano de obra
mo054 |  | h |  | Oficial instalador de aislamientos. | 0.101 | 40067 | 4.047
mo101 |  | h |  | Medio oficial instalador de aislamientos. | 0.101 | 24809 | 2.506
[5 empty] | Subtotal mano de obra: |  | 6.553
3 |  |  |  | Herramientas
|  | % |  | Herramientas | 2 | 29.639 | 593
Coste de mantenimiento decenal: 3.241G en los primeros 10 años. |  |  |  |  | Costos directos (1+2+3): |  | 30.232