## Hoja 1
CCG020 | m³ |  | Muro de gaviones de armadura secundaria de distribución.
Muro de gaviones con una cara vista, de 2000x1000x1000 mm de armadura secundaria de distribución, de alambre de acero galvanizado de 4,5 mm de diámetro, con una apertura de malla de 100x100 mm en todas las caras; con diafragma intermedio de 1000x1000 m de armadura secundaria de distribución, de alambre de acero galvanizado de 4,5 mm de diámetro, con una apertura de malla de 100x100 mm, grapado perpendicularmente a las mallas de cara, traseras, suelo y tapa del gavión; y relleno con medios mecánicos con piedra caliza, de granulometría comprendida entre 70 y 250 mm; montaje y desmontaje del sistema de encofrado necesario para evitar la deformación de los gaviones durante su llenado y asegurar la alineación y aplomado de la estructura. Incluso tensores y grapas para conformar adecuadamente los gaviones.
Código |  | Unidad |  | Descripción | Cantidad | Precio unitario | Precio parcial
1 |  |  |  | Materiales
mt07etf010b |  | Ud |  | Gavión de 2000x1000x1000 mm de armadura secundaria de distribución, de alambre de acero galvanizado, de 4,5 mm de diámetro, con una apertura de malla de 100x100 mm en todas las caras, con una resistencia a la corrosión en niebla salina superior a 3000 horas según ISO 10289 e ISO 9227, una resistencia a la tracción del alambre de entre 500 y 800 N/mm² y una resistencia mínima de las soldaduras de un 75% de la resistencia del alambre. | 0.5 | 393222 | 196.611
mt07etf015a |  | Ud |  | Diafragma intermedio de 1000x1000 m de armadura secundaria de distribución, de alambre de acero galvanizado, de 4,5 mm de diámetro, con una apertura de malla de 100x100 mm, con una resistencia a la corrosión en niebla salina superior a 3000 horas según ISO 10289 e ISO 9227, una resistencia a la tracción del alambre de entre 500 y 800 N/mm² y una resistencia mínima de las soldaduras de un 75% de la resistencia del alambre. | 1.5 | 39898 | 59.847
mt50spa052b |  | m |  | Tablón de madera de pino, de 20x7,2 cm. | 0.3 | 39726 | 11.918
mt50spa101 |  | kg |  | Clavos de acero. | 0.075 | 11763 | 882
mt50spa081a |  | Ud |  | Puntal metálico telescópico, de hasta 3 m de altura. | 0.01 | 120987 | 1.21
mt07etf020a |  | Ud |  | Tensor de alambre de acero galvanizado, de 5 mm de diámetro y 510 mm de longitud, con una resistencia a la corrosión en niebla salina superior a 3000 horas según ISO 10289 e ISO 9227, una resistencia a la tracción del alambre de entre 500 y 800 N/mm² y una resistencia mínima de las soldaduras de un 75% de la resistencia del alambre. | 8 | 2753 | 22.027
mt07etf025a |  | Ud |  | Grapa de alambre de acero galvanizado, de 3 mm de diámetro, con una resistencia a la tracción superior a 1720 N/mm² y una resistencia a la apertura superior a 2000 N/mm². | 80 | 184 | 14.712
mt06psm010a |  | m³ |  | Piedra caliza de granulometría comprendida entre 70 y 250 mm, con desgaste en el ensayo de Los Ángeles < 50. | 1.1 | 124443 | 136.887
[5 empty] | Subtotal materiales: |  | 444.094
2 |  |  |  | Equipo y maquinaria
mq01exn020a |  | h |  | Retroexcavadora hidráulica sobre neumáticos, de 105 kW. | 0.089 | 298224 | 26.542
mq04cab010c |  | h |  | Camión basculante de 12 t de carga, de 162 kW. | 0.075 | 258461 | 19.385
[5 empty] | Subtotal equipo y maquinaria: |  | 45.927
3 |  |  |  | Mano de obra
mo041 |  | h |  | Oficial de construcción de obra civil. | 0.232 | 66739 | 15.484
mo087 |  | h |  | Medio oficial de construcción de obra civil. | 1.159 | 42789 | 49.593
[5 empty] | Subtotal mano de obra: |  | 65.077
4 |  |  |  | Herramientas
|  | % |  | Herramientas | 4 | 555.098 | 22.204
Coste de mantenimiento decenal: 86.595G en los primeros 10 años. |  |  |  |  | Costos directos (1+2+3+4): |  | 577.302