## Hoja 1
HFI021 | m | Forrado de ductos para instalaciones, con placas de yeso laminado, sistema "KNAUF".
Forrado de ductos para instalaciones, en un rincón de la tabiquería, de 50 cm de longitud y 25 cm de ancho, realizado con placas de yeso laminado dispuestas en una cara y estructura simple autoportante, sistema K251.es, compuesto de: entramado autoportante de perfiles de chapa de acero galvanizado de 48 mm de ancho, constituido por canales y montantes separados 500 mm longitudinalmente y 250 mm transversalmente, con una disposición normal "N"; dos placas tipo Fireboard GM-F dispuestas horizontalmente en la cara exterior del tabique, de 25 mm de espesor cada placa; aislamiento acústico colocado entre los perfiles, formado por panel semirrígido de lana mineral, espesor 45 mm. Incluso banda acústica de dilatación autoadhesiva "KNAUF"; anclajes de canales y montantes metálicos; tornillería para la fijación de las placas y pasta y cinta para el tratamiento de juntas entre placas.
Código |  | Unidad | Descripción | Cantidad | Precio unitario | Precio parcial
1 |  |  | Materiales
mt12pck020b |  | m | Banda acústica de dilatación autoadhesiva, de espuma de poliuretano de celdas cerradas "KNAUF", de 3,2 mm de espesor y 50 mm de ancho, resistencia térmica 0,10 m²K/W, conductividad térmica 0,032 W/(mK). | 0.338 | 2629 | 889
mt12pfk020b |  | m | Canal 48/30 "KNAUF" de acero galvanizado. | 0.675 | 14130 | 9.538
mt12pfk010b |  | m | Montante 48/35 "KNAUF" de acero galvanizado. | 4 | 17061 | 68.244
mt12pmk010c |  | m² | Placa de yeso laminado reforzada con tejido de fibra GM-F / 1200 / 2600 / 25 / con los bordes longitudinales cuadrados, especial Fireboard GM-F "KNAUF" con alma de yeso y caras revestidas con una lámina de fibra de vidrio; Euroclase A1 de reacción al fuego. | 1.575 | 260414 | 410.152
mt12psg220 |  | Ud | Fijación compuesta por tarugo y tornillo 5x27. | 3.2 | 673 | 2.154
mt12ptk010ce |  | Ud | Tornillo autoperforante TN "KNAUF" 3,5x35. | 16.65 | 115 | 1.915
mt12ptk010ch |  | Ud | Tornillo autoperforante TN "KNAUF" 4,2x70. | 16.65 | 388 | 6.46
mt16lra060b |  | m² | Panel semirrígido de lana mineral, espesor 45 mm, Euroclase A1 de reacción al fuego y factor de resistencia a la difusión del vapor de agua 1. | 0.788 | 62541 | 49.282
mt12pmk012a |  | kg | Pasta de juntas Fireboard Spachtel "KNAUF", de fraguado normal (45 minutos), rango de temperatura de trabajo de 10 a 35°C, Euroclase A1 de reacción al fuego, para aplicación manual con cinta de juntas. | 0.45 | 8509 | 3.829
mt12pmk013 |  | m | Cinta de juntas Fireboard "KNAUF". | 2.4 | 536 | 1.286
|  |  |  | Subtotal materiales: |  | 553.749
2 |  |  | Mano de obra
mo053 |  | h | Oficial colocador de divisorias interiores y mamparas. | 0.265 | 73602 | 19.505
mo100 |  | h | Medio oficial colocador de divisorias interiores y mamparas. | 0.097 | 45914 | 4.454
|  |  |  | Subtotal mano de obra: |  | 23.959
3 |  |  | Herramientas
|  | % | Herramientas | 2 | 577.708 | 11.554
Coste de mantenimiento decenal: 29.463G en los primeros 10 años. |  |  |  | Costos directos (1+2+3): |  | 589.262