## Hoja 1
AUR041 | m³ |  | Relleno para drenaje, con agregados reciclados.
Relleno con agregado reciclado de hormigón de 40 a 80 mm de diámetro, para drenaje, y compactación en tongadas sucesivas de 30 cm de espesor máximo con pisón vibrante de guiado manual, hasta alcanzar una densidad seca no inferior al 80% de la máxima obtenida en el ensayo Proctor Modificado. El precio no incluye la red de drenaje ni la realización del ensayo Proctor Modificado.
Código |  | Unidad |  | Descripción | Cantidad | Precio unitario | Precio parcial
1 |  |  |  | Materiales
mt01aro010h |  | t |  | Agregado reciclado de hormigón, de granulometría comprendida entre 40 y 80 mm, suministrado mediante camión. | 2.325 | 56939 | 132.383
[5 empty] | Subtotal materiales: |  | 132.383
2 |  |  |  | Equipo y maquinaria
mq01pan010a |  | h |  | Pala cargadora sobre neumáticos de 120 kW/1,9 m³. | 0.02 | 253840 | 5.077
mq04cab010c |  | h |  | Camión basculante de 12 t de carga, de 162 kW. | 0.015 | 253462 | 3.802
mq02rop020 |  | h |  | Pisón vibrante de guiado manual, de 80 kg, con placa de 30x30 cm, tipo rana. | 0.312 | 22084 | 6.89
mq02cia020j |  | h |  | Camión cisterna, de 8 m³ de capacidad. | 0.012 | 669846 | 8.038
[5 empty] | Subtotal equipo y maquinaria: |  | 23.807
3 |  |  |  | Mano de obra
mo113 |  | h |  | Ayudante de construcción. | 0.357 | 41173 | 14.699
[5 empty] | Subtotal mano de obra: |  | 14.699
4 |  |  |  | Herramientas
|  | % |  | Herramientas | 2 | 170.889 | 3.418
Coste de mantenimiento decenal: 6.972G en los primeros 10 años. |  |  |  |  | Costos directos (1+2+3+4): |  | 174.307