## Hoja 1
QDD100 | m² |  | Zona técnica en cubierta plana no transitable, no ventilada, Deck. Impermeabilización con membranas prefabricadas asfálticas.
Pasillo técnico peatonal en cubierta plana no transitable, no ventilada, Deck con fijación mecánica, tipo convencional, pendiente del 1% al 15%. SOPORTE BASE: perfil nervado autoportante de chapa de acero galvanizado S 280 de 0,7 mm de espesor, acabado liso, con 3 nervios de 50 mm de altura separados 260 mm; AISLAMIENTO TÉRMICO: panel rígido de lana de roca soldable "ROCKWOOL"; IMPERMEABILIZACIÓN: tipo monocapa, no adherida, formada por una membrana prefabricada de betún modificado con elastómero SBS, de 4 mm de espesor, con armadura de fieltro de poliéster reforzado y estabilizado de 150 g/m²; FIJACIONES MECÁNICAS: tornillos de acero de 6 mm de diámetro y 65 mm de longitud, con tratamiento anticorrosión, tarugo y arandela de reparto de 40x40 mm (3 ud/m²) y CAPA DE PROTECCIÓN: membrana prefabricada de betún modificado con elastómero SBS, de 3,5 mm de espesor, con armadura de fieltro de poliéster reforzado y estabilizado de 150 g/m², con autoprotección mineral de color gris, totalmente adherida a la impermeabilización con soplete. El precio no incluye la ejecución y el sellado de las juntas ni la ejecución de remates en los encuentros con paramentos y desagües.
Código |  | Unidad |  | Descripción | Cantidad | Precio unitario | Precio parcial
1 |  |  |  | Materiales
mt13ccg200ac |  | m² |  | Perfil nervado autoportante de chapa de acero galvanizado S 280 de 0,7 mm de espesor, acabado liso, con 3 nervios de 50 mm de altura separados 260 mm, inercia 18 cm4 y masa superficial 5,5 kg/m². | 1.1 | 52902 | 58.192
mt16lrw021bg |  | m² |  | Panel rígido de lana de roca soldable "ROCKWOOL", de doble densidad (230 kg/m³ en la capa superior y 150 kg/m³ en la capa inferior), revestido por la cara superior con un tejido de vidrio blanco, de 40 mm de espesor, resistencia térmica 0,95 m²K/W, conductividad térmica 0,041 W/(mK), Euroclase A2-s1, d0 de reacción al fuego, calor específico 840 J/kgK y factor de resistencia a la difusión del vapor de agua 1. | 1.05 | 317782 | 333.671
mt16aab010 |  | Ud |  | Fijación mecánica de los paneles aislantes a la chapa metálica (cubiertas deck). | 1 | 1675 | 1.675
mt14lga010ia |  | m² |  | Membrana prefabricada de betún modificado con elastómero SBS, de 4 mm de espesor, masa nominal 5 kg/m², con armadura de fieltro de poliéster reforzado y estabilizado de 150 g/m², con autoprotección mineral de color gris. | 1.1 | 79801 | 87.781
mt14lga100a |  | Ud |  | Tornillo de acero de 6 mm de diámetro y 65 mm de longitud, con tratamiento anticorrosión, tarugo y arandela de reparto de 40x40 mm. | 3 | 1884 | 5.652
mt14lga010qa |  | m² |  | Membrana prefabricada de betún modificado con elastómero SBS, de 3,5 mm de espesor, masa nominal 5 kg/m², con armadura de fieltro de poliéster reforzado y estabilizado de 150 g/m², con autoprotección mineral de color gris. | 1 | 78989 | 78.989
[5 empty] | Subtotal materiales: |  | 565.96
2 |  |  |  | Mano de obra
mo051 |  | h |  | Oficial montador de tinglados y galpones. | 0.172 | 70502 | 12.126
mo098 |  | h |  | Medio oficial montador de tinglados y galpones. | 0.172 | 43989 | 7.566
mo054 |  | h |  | Oficial instalador de aislamientos. | 0.057 | 70502 | 4.019
mo101 |  | h |  | Medio oficial instalador de aislamientos. | 0.057 | 43989 | 2.507
mo029 |  | h |  | Oficial instalador de membranas impermeabilizantes. | 0.195 | 68611 | 13.379
mo067 |  | h |  | Medio oficial instalador de membranas impermeabilizantes. | 0.195 | 43989 | 8.578
[5 empty] | Subtotal mano de obra: |  | 48.175
3 |  |  |  | Herramientas
|  | % |  | Herramientas | 2 | 614.135 | 12.283
Coste de mantenimiento decenal: 235.533G en los primeros 10 años. |  |  |  |  | Costos directos (1+2+3): |  | 626.418