## Hoja 1
NIM014 | m² |  | Impermeabilización de muro de hormigón en contacto con el terreno, por su cara exterior, con membranas de poliolefinas.
Impermeabilización de muro de hormigón en contacto con el terreno, por su cara exterior, con lámina impermeabilizante flexible de poliolefinas, autoadhesiva, de 0,6 mm de espesor y 1200 g/m², revestida con un film de polietileno en una de sus caras, de 1,2 mm de espesor total, totalmente adherida al soporte con imprimación, a base de resinas y disolventes, colocada con solapes. Incluso accesorios para la resolución de puntos singulares y cinta autoadhesiva para el sellado de juntas. El precio no incluye la capa antipunzonante.
Código |  | Unidad |  | Descripción | Cantidad | Precio unitario | Precio parcial
1 |  |  |  | Materiales
mt15sik210a |  | kg |  | Imprimación, a base de resinas y disolventes, para aplicar sobre superficie soporte de hormigón. | 0.3 | 154271 | 46.281
mt15sik200a |  | m² |  | Lámina impermeabilizante flexible de poliolefinas, autoadhesiva, de 0,6 mm de espesor y 1200 g/m², revestida con un film de polietileno en una de sus caras, de 1,2 mm de espesor total, con resistencia a los agentes químicos y a la penetración de raíces, Euroclase E de reacción al fuego, de 1x20 m. Incluso accesorios para la resolución de puntos singulares. | 1.1 | 318528 | 350.381
mt15sik220a |  | m |  | Cinta flexible de butilo, adhesiva por ambas caras, de 150 mm de ancho, para el sellado de juntas entre láminas impermeabilizantes de poliolefinas. | 1 | 35947 | 35.947
[5 empty] | Subtotal materiales: |  | 432.609
2 |  |  |  | Mano de obra
mo029 |  | h |  | Oficial instalador de membranas impermeabilizantes. | 0.38 | 66739 | 25.361
mo067 |  | h |  | Medio oficial instalador de membranas impermeabilizantes. | 0.38 | 42789 | 16.26
[5 empty] | Subtotal mano de obra: |  | 41.621
3 |  |  |  | Herramientas
|  | % |  | Herramientas | 2 | 474.23 | 9.485
[5 empty] | Costos directos (1+2+3): |  | 483.715