## Hoja 1
QBB010 | m² | Cubierta plana transitable, ventilada, con solado fijo, tipo convencional. Impermeabilización con membranas prefabricadas asfálticas, tipo monocapa.
Cubierta plana transitable, ventilada, con solado fijo, tipo convencional, pendiente del 1% al 5%, para tránsito peatonal privado. FORMACIÓN DE PENDIENTES: tejuelón cerámico hueco machihembrado de 80x25x3,5 cm con capa de regularización de mortero de cemento, confeccionado en obra, dosaje 1:6, de 3 cm de espesor, acabado fratasado, sobre tabiques aligerados de ladrillo cerámico hueco de 24x11,5x9 cm, asentado con mortero de cemento, confeccionado en obra, dosaje 1:6, dispuestos cada 80 cm y con 30 cm de altura media, rematados superiormente con fajas fajas fajas fajas fajas maestras de mortero de cemento, confeccionado en obra, dosaje 1:6; AISLAMIENTO TÉRMICO: fieltro aislante de lana mineral; IMPERMEABILIZACIÓN: tipo monocapa, adherida, formada por membrana prefabricada de betún modificado con elastómero SBS, de 3,5 mm de espesor, con armadura de fieltro de poliéster no tejido de 160 g/m² previa imprimación con emulsión asfáltica aniónica con cargas; CAPA SEPARADORA BAJO PROTECCIÓN: geotextil no tejido compuesto por fibras de poliéster unidas por agujeteado, (200 g/m²); CAPA DE PROTECCIÓN: piso de baldosas cerámicas de gres rústico, 20x20 cm colocadas en capa fina con adhesivo cementoso de fraguado normal, C1 sin ninguna característica adicional, color gris, sobre una capa de regularización de mortero de cemento, confeccionado en obra, dosaje 1:6, de 4 cm de espesor, rejuntadas con mortero de juntas cementoso mejorado, con absorción de agua reducida y resistencia elevada a la abrasión tipo CG 2 W A, color blanco, para juntas de 2 a 15 mm. Incluso crucetas de PVC. El precio no incluye la ejecución y el sellado de las juntas ni la ejecución de remates en los encuentros con paramentos y desagües.
Código |  |  | Unidad | Descripción | Cantidad | Precio unitario | Precio parcial
1 |  |  |  | Materiales
mt04lvc010c |  |  | Ud | Ladrillo cerámico hueco doble, para revestir, 24x11,5x9 cm, densidad 780 kg/m³. | 12 | 1798 | 21.576
mt08aaa010a |  |  | m³ | Agua. | 0.02 | 9226 | 185
mt01arg005a |  |  | t | Arena de cantera, para mortero preparado en obra. | 0.139 | 106133 | 14.752
mt08cem000p |  |  | kg | Cemento gris en bolsas. | 21.25 | 1181 | 25.096
mt16pea020b |  |  | m² | Panel rígido de poliestireno expandido, mecanizado lateral recto, de 20 mm de espesor, resistencia térmica 0,55 m²K/W, conductividad térmica 0,036 W/(mK), para junta de dilatación. | 0.01 | 13794 | 138
mt16lra040a |  |  | m² | Fieltro aislante de lana mineral, revestido por una de sus caras con un complejo de papel kraft con polietileno que actúa como barrera de vapor, de 80 mm de espesor, resistencia térmica 2 m²K/W, conductividad térmica 0,042 W/(mK), Euroclase F de reacción al fuego, capacidad de absorción de agua a corto plazo <=1 kg/m² y factor de resistencia a la difusión del vapor de agua 1,3. | 1.2 | 89467 | 107.36
mt04lvg020c |  |  | Ud | Tejuelón cerámico hueco machihembrado, para revestir, 80x25x3 cm, con las testas rectas. | 5 | 2452 | 12.26
mt14lba010g |  |  | m² | Membrana prefabricada de betún modificado con elastómero SBS, de 3,5 mm de espesor, masa nominal 4 kg/m², con armadura de fieltro de poliéster no tejido de 160 g/m², de superficie no protegida. | 1.1 | 71294 | 78.423
mt14iea020c |  |  | kg | Emulsión asfáltica aniónica con cargas. | 0.3 | 33950 | 10.185
mt14gsa020ce |  |  | m² | Geotextil no tejido compuesto por fibras de poliéster unidas por agujeteado, con una resistencia a la tracción longitudinal de 1,63 kN/m, una resistencia a la tracción transversal de 2,08 kN/m, una apertura de cono al ensayo de perforación dinámica según ISO 13433 inferior a 27 mm, resistencia CBR a punzonamiento 0,4 kN y una masa superficial de 200 g/m². | 1.05 | 9586 | 10.065
mt09mcr021g |  |  | kg | Adhesivo cementoso de fraguado normal, C1, color gris. | 4 | 1791 | 7.164
mt18bcr010he800 |  |  | m² | Baldosa cerámica de gres rústico, 20x20 cm, 8G/m², capacidad de absorción de agua 3%<=E<6%. | 1.05 | 63657 | 66.84
mt18acc050b |  |  | Ud | Crucetas de PVC para separación entre 3 y 15 mm. | 14 | 257 | 3.598
mt18rcr010a300 |  |  | m | Zócalo cerámico de gres rústico, de 7 cm de ancho, 3G/m. | 0.4 | 23872 | 9.549
mt09mcp020fE |  |  | kg | Mortero de juntas cementoso mejorado, con absorción de agua reducida y resistencia elevada a la abrasión, tipo CG2 W A, color blanco, para juntas de 2 a 15 mm, a base de cemento de alta resistencia, cuarzo, aditivos especiales, pigmentos y resinas sintéticas, para rejuntado de todo tipo de piezas cerámicas. | 0.05 | 3970 | 199
[5 empty] | Subtotal materiales: |  | 367.39
2 |  |  |  | Equipo y maquinaria
mq06hor010 |  |  | h | Hormigonera eléctrica con una capacidad de amasado de 160 l. | 0.069 | 19436 | 1.341
[5 empty] | Subtotal equipo y maquinaria: |  | 1.341
3 |  |  |  | Mano de obra
mo020 |  |  | h | Oficial de construcción. | 0.977 | 66739 | 65.204
mo113 |  |  | h | Ayudante de construcción. | 1.828 | 41173 | 75.264
mo029 |  |  | h | Oficial instalador de membranas impermeabilizantes. | 0.15 | 66739 | 10.011
mo067 |  |  | h | Medio oficial instalador de membranas impermeabilizantes. | 0.15 | 42789 | 6.418
mo054 |  |  | h | Oficial instalador de aislamientos. | 0.063 | 68579 | 4.32
mo101 |  |  | h | Medio oficial instalador de aislamientos. | 0.063 | 42789 | 2.696
mo023 |  |  | h | Oficial pisero. | 0.501 | 66739 | 33.436
mo061 |  |  | h | Medio oficial pisero. | 0.25 | 42789 | 10.697
[5 empty] | Subtotal mano de obra: |  | 208.046
4 |  |  |  | Herramientas
|  |  | % | Herramientas | 2 | 576.777 | 11.536
Coste de mantenimiento decenal: 164.728G en los primeros 10 años. |  |  |  |  | Costos directos (1+2+3+4): |  | 588.313