## Hoja 1
RSR005 | m² | Piso continuo de microcemento.
Piso continuo de microcemento, de 3 mm de espesor, realizado sobre superficie absorbente. IMPRIMACIÓN: a base de resinas sintéticas en dispersión acuosa, diluida en dos partes de agua. CAPA BASE: microcemento monocomponente, color blanco, en dos capas, (1 kg/m² cada capa) y malla de fibra de vidrio antiálcalis, de 80 g/m² de masa superficial. CAPA DECORATIVA: microcemento monocomponente, textura lisa, color blanco, en dos capas, (0,3 kg/m² cada capa). CAPA DE SELLADO: imprimación selladora transpirable y dos manos de sellador de poliuretano alifático, sin disolventes, acabado brillante. El precio no incluye la superficie soporte.
Código |  |  | Unidad | Descripción | Cantidad | Precio unitario | Precio parcial
1 |  |  |  | Materiales
mt28mcm070k |  |  | l | Imprimación monocomponente, diluida en dos partes de agua, a base de resinas sintéticas en dispersión acuosa, para regularizar la porosidad y mejorar la adherencia de los soportes absorbentes y no absorbentes, para aplicar con rodillo. | 0.135 | 61362 | 8.284
mt28mcm060e |  |  | m² | Malla de fibra de vidrio antiálcalis, de 80 g/m² de masa superficial y de 1x50 m, para armar microcementos. | 1.05 | 10063 | 10.566
mt28mcm080mW1e |  |  | kg | Microcemento monocomponente, color blanco, compuesto de cemento, agregados seleccionados y aditivos, de gran dureza, adherencia y flexibilidad, como capa base, previo amasado con agua, para aplicar con llana. | 2 | 23931 | 47.862
mt28mcm080nW1d |  |  | kg | Microcemento monocomponente, textura lisa, color blanco, compuesto de cemento, agregados seleccionados y aditivos, de gran dureza, adherencia y flexibilidad, como capa decorativa, previo amasado con agua, para aplicar con llana. | 0.6 | 23931 | 14.359
mt08aaa010a |  |  | m³ | Agua. | 0.004 | 9226 | 37
mt28mcm090d |  |  | l | Imprimación selladora transpirable con resinas acrílicas en dispersión acuosa, para aplicar con brocha. | 0.12 | 80998 | 9.72
mt28mcm100p |  |  | l | Sellador de poliuretano alifático de dos componentes, sin disolventes, acabado brillante, para aplicar con brocha o rodillo. | 0.12 | 227039 | 27.245
[5 empty] | Subtotal materiales: |  | 118.073
2 |  |  |  | Mano de obra
mo020 |  |  | h | Oficial de construcción. | 0.999 | 66739 | 66.673
mo113 |  |  | h | Ayudante de construcción. | 1.784 | 41173 | 73.452
[5 empty] | Subtotal mano de obra: |  | 140.125
3 |  |  |  | Herramientas
|  |  | % | Herramientas | 2 | 258.198 | 5.164
Coste de mantenimiento decenal: 50.566G en los primeros 10 años. |  |  |  |  | Costos directos (1+2+3): |  | 263.362