## Hoja 1
RSB015 | m² |  | Base de hormigón liviano.
Contrapiso, de 6 cm de espesor, de hormigón liviano, de resistencia a compresión 2,0 MPa y 690 kg/m³ de densidad, confeccionado en obra con arcilla expandida, Arlita Dur "WEBER" y cemento gris, acabado con capa de regularización de mortero de cemento, confeccionado en obra, dosaje 1:6 de 2 cm de espesor, fratasada y limpia. Incluso banda de panel rígido de poliestireno expandido para la preparación de las juntas perimetrales de dilatación.
Código |  | Unidad |  | Descripción | Cantidad | Precio unitario | Precio parcial
1 |  |  |  | Materiales
mt16pea020a |  | m² |  | Panel rígido de poliestireno expandido, mecanizado lateral recto, de 10 mm de espesor, resistencia térmica 0,25 m²K/W, conductividad térmica 0,036 W/(mK), para junta de dilatación. | 0.05 | 9629 | 481
mt01arl030v |  | m³ |  | Arcilla expandida, Arlita Dur "WEBER", suministrada en bolsas Big Bag. | 0.063 | 742983 | 46.808
mt08cem000p |  | kg |  | Cemento gris en bolsas. | 12 | 1187 | 14.244
mt08aaa010a |  | m³ |  | Agua. | 0.003 | 9276 | 28
mt09mor010c |  | m³ |  | Mortero de cemento CEM II/B-P 32,5 N tipo M-5, confeccionado en obra con 250 kg/m³ de cemento y una proporción en volumen 1/6. | 0.02 | 593570 | 11.871
[5 empty] | Subtotal materiales: |  | 73.432
2 |  |  |  | Equipo y maquinaria
mq06hor010 |  | h |  | Hormigonera eléctrica con una capacidad de amasado de 160 l. | 0.038 | 19690 | 748
[5 empty] | Subtotal equipo y maquinaria: |  | 748
3 |  |  |  | Mano de obra
mo020 |  | h |  | Oficial de construcción. | 0.252 | 68611 | 17.29
mo113 |  | h |  | Ayudante de construcción. | 0.252 | 42327 | 10.666
[5 empty] | Subtotal mano de obra: |  | 27.956
4 |  |  |  | Herramientas
|  | % |  | Herramientas | 2 | 102.136 | 2.043
Coste de mantenimiento decenal: 5.209G en los primeros 10 años. |  |  |  |  | Costos directos (1+2+3+4): |  | 104.179